## Sheet1
PCB Stack Up (板材 FR4)
Layer | Type | Thickness (mil)
Top side solder mask |  |  | 1 | mils
L1 | TOP | copper+plating | 1.4 | mils | 1 oz
|  | core | 25.5 | mils
L2 | Bottom | copper+plating | 1.4 | mils | 1 oz
Bottom side solder mask |  |  | 1 | mils
TOTAL |  |  | 30.3 | mils
|  |  | 0.76962 | mm
注意事項
1 | 成品板厚 : 0.8mm(±0.1mm)。
2 | 疊構 : 2層板。
3 | 阻抗控制: 參考下方資訊。
4 | 連片+折斷邊。
5 | 防焊顏色：黑色。
6 | 貫穿孔鍍銅厚度 0.8mil。
7 | 字符颜色：白色。
8 | 表面处理：化金3u。
Single-end 50ohm : 線寬 12mil(gap4) | [5 empty] | 阻抗控制线高亮
主芯片对应PCB背面层亮铜区域的过孔在背面单面盖阻焊，防止正面焊接时候漏锡 （过孔正面层不要盖阻焊）